## IT GA03
REABILITAREA BRASOV -SIMERIA LINIE DE CALE FERATA COMPONENTA DE CORIDORUL IV PAN-EUROPEAN, PENTRU CIRCULAŢIA TRENURILOR LA 160 KM / H VITEZA MAXIMA
SECTIUNEA BRASOV - SIMERIA
FAZA DE PROIECTARE: PROIECT TEHNIC
DESCRIERE
INTRARE DINSPRE RACOS
|  |  |  | Item Code |  |  | UM | CONTINUT GA03
G | A | 0 | 3 | 0 | 0 | 1 | m | FURNIZAREA ŞI INSTALAREA SISTEMULUI DE DRENAJ PENTRU COLECTAREA APEI UZATE ÎN CANALUL CENTRAL A TUNELULUI
1. teava PVC grosime Ø 125mm> 3mm (DIN1187), situat la nisele prezente de-a lungul tunelului.
G | A | 0 | 3 | 0 | 0 | 2 | m2 | FURNIZAREA SI MONTAJUL CAPTUSELII HIDROIZOLANTE DE-A LUNGUL CONTURULUI TUNELULUI.
1. O garnitură de hidroizolare alcatuita din: - polipropilena geotexile tesatura neţesuta din fir continuu, avand o greutate mai mare de 400g/m2; - termoplastic PVC membrana rezistenta la apa (grosime mai mare de 2 mm şi rezistenţa la rupere ≥ 15 N/mm2); - micro conducte fisurate PVC. Ø 125mm, pozitionate la baza de membranei hidroizolante, cu o grosime mai mare de 3 mm conform DIN 1187; - material de drenaj situat la baza de impermeabilizare.
G | A | 0 | 3 | 0 | 0 | 3 | m | CABLU DE CONDUCTA
1. Cablu de alimentare canale prefabricate.;
G | A | 0 | 3 | 0 | 0 | 4 | m3 | TROTUARE SI BAZE DE UMPLERE FEROVIARA
1. acoperire de beton pentru trotuare, clasa 150
G | A | 0 | 3 | 0 | 0 | 5 | m | SEMNE
1. Prima mana si urmatoarele pentru vopsirea benzilor indicatoare
G | A | 0 | 3 | 0 | 0 | 6 | m | TEVI DE DRENAJ PENTRU TUNEL
1. Furnizare şi instalare placa de beton (grosime de 10 cm) pentru a acoperi conducte de drenaj.
G | A | 0 | 3 | 0 | 0 | 7 | m3 | STOCAREA SOLURILOR EXCAVATE PENTRU TUNELUL NATURAL ŞI ARTIFICIAL ŞI PENTRU DRUMURI TEMPORARE
1. distanţele de transport> 20 km de la intrarea in tunel.
2 Taxa pentru depozitele de deşeuri ce rezultă din săpături
G | A | 0 | 3 | 0 | 0 | 8 | buc | SARMA VIBRATOARE EXTENSOMETRU PENTRU TUNELURI NATURALE SI ARTIFICIALE
. 1 Furnizarea şi instalarea unei sarme vibratoare extensometeru incluzand ustensile, transport, instalare pe o singură locaţie şi eliminarea următoare a tuturor echipamentelor necesare;
2. Furnizarea si instalarea cablurilor electrice pentru instrumentul de masurare a firului vibrant
3. Executarea unei serii de masuri cu o prelucrare ulterioara in ceea ce priveste fiecare fortare intr-un sir vibrant sau rezistiv (bara de calibrare)
4. Campanie de masurare. Măsurători sistematice privind echipamentele folosite.
G | A | 0 | 3 | 0 | 0 | 9 | m | ANCORA PENTRU PERETE DIN PILONI: forţă <300 KN
Tiranţi în soluri de orice natură şi textura făcută din cordoane, cabluri, sârme şi oţel armonic stabilizat, şi de asemenea de tip preinjectat, echipaţi cu teacă de protecţie anticorozivă, pentru adâncimi de până la 40 metri, inclusiv forajul şi furnizarea de dispozitive de prindere, plăci de partiţie şi distanţieri adecvaţi şi accesoriile necesare. Rezistenţa tiranţilor < 300 kn, pentru fiecare metru liniar.
Toroane de sârmă de ancoră : rezistenţa caracteristică de rupere la tracţiune fptk ≥ 1860 N/mm2; limita de curgere la elongaţie 0,1% fp1k ≥ 1670 N/mm2; numărul de toroane de sârmă 6; conducta de injecţie: diametru minim = 16 mm; presiunea de plesnire: > 1 MPa pentru injectare la presiune scăzută, > 10 MPa pentru injectare la presiune ridicată; beton amestecat pentru injectare: conţinut total de clor mai mic de 0,05% din greutatea betonului şi conţinutul de sulf total de 0,15% din greutatea inferioară a cimentului pentru a evita pericolul de coroziune a materialelor tensionate. Polietilenă sau polipropilenă pentru teaca netedă şi ondulată. Forajul trebuie executat rotativ sau cu rotopercuţie cu diametrul nominal de foraj de la 121 la 170 mm.
Bulbul bolţurilor de ancoră va fi realizat prin injectări repetate şi selective la presiune ridicată prin vane manşetă adecvate pe tuburile de injectare primară la intervale de 50 cm. Etapele de injectare cuprind: - Injectarea învelişului între peretele găurii şi teacă de-a lungul întregii lungimi a tijei prin vana de la fund a tubului de injectare primară. - Injectarea interiorului segmentului ondulat ancorat al tecii prin vana cu manşetă montată pe tubul de injectare primară. - Injectare pacher printr-o vană montată pe tubul de injectare primară ce va fi efectuată la presiune joasă (până la 0,5 MPa). - Injectarea sub presiune a sondei ancorate va fi executată de la vana la vană (diametrul găurii: de la 121 la 170 mm, volumul amestecului maxim 45 litri/vană, presiunea maximă de deschidere a vanei < 6 MPa); spălarea cu apă în interiorul tubului; presiunea de injectare trebuie să fie repetată pentru vanele ch care nu au atins limitele menţionate mai sus. Presiunea reziduală la injectarea gurii de gaură nu trebuie să depăşească 0,8 MPa. - Injectarea poate să fie repetată în continuare, dacă nu s-au depăşit încă limitele de volum menţionate înainte, şi după efectuarea injectărilor din fazele anterioare; injectarea de umplere a traseului liber poate fi executată numai după întinderea tirantului (în interiorul tecii) folosind tubul de injectare secundară.
Înaintea lucrărilor, antreprenorul va elabora metodologia de execuţie a tijelor prin executarea unui număr adecvat de teste preliminare pe tiranţi. Numărul şi maniera de executare a testelor trebuie să întrunească cerinţele din proiect. Operaţiunile de tensionare a tijelor pot fi executate când injectarea amestecului (atât în interiorul cât şi în exteriorul tecilor de protecţie) a atins rezistenţa cubică minimă caracteristică de 25 MPa; fiecare tijă de fiecare ordin va trebui să fie testată înainte de a se acţiona la baza excavaţiei; operaţia de întindere nu trebuie să fie la o adâncime mai mare de 50 cm de la poziţia tijelor.
G | A | 0 | 3 | 0 | 1 | 0 | m | ANCORA PENTRU PERETE DIN PILONI: forţă >300 KN
Tiranţi în soluri de orice natură şi textura făcută din cordoane, cabluri, sârme şi oţel armonic stabilizat, şi de asemenea de tip preinjectat, echipaţi cu teacă de protecţie anticorozivă, pentru adâncimi de până la 40 metri, inclusiv forajul şi furnizarea de dispozitive de prindere, plăci de partiţie şi distanţieri adecvaţi şi accesoriile necesare. Rezistenţa tiranţilor > 300 kn, pentru fiecare metru liniar.
Toroane de sârmă de ancoră : rezistenţa caracteristică de rupere la tracţiune fptk ≥ 1860 N/mm2; limita de curgere la elongaţie 0,1% fp1k ≥ 1670 N/mm2; numărul de toroane de sârmă 6; conducta de injecţie: diametru minim = 16 mm; presiunea de plesnire: > 1 MPa pentru injectare la presiune scăzută, > 10 MPa pentru injectare la presiune ridicată; beton amestecat pentru injectare: conţinut total de clor mai mic de 0,05% din greutatea betonului şi conţinutul de sulf total de 0,15% din greutatea inferioară a cimentului pentru a evita pericolul de coroziune a materialelor tensionate. Polietilenă sau polipropilenă pentru teaca netedă şi ondulată. Forajul trebuie executat rotativ sau cu rotopercuţie cu diametrul nominal de foraj de la 121 la 170 mm.
Bulbul bolţurilor de ancoră va fi realizat prin injectări repetate şi selective la presiune ridicată prin vane manşetă adecvate pe tuburile de injectare primară la intervale de 50 cm. Etapele de injectare cuprind: - Injectarea învelişului între peretele găurii şi teacă de-a lungul întregii lungimi a tijei prin vana de la fund a tubului de injectare primară. - Injectarea interiorului segmentului ondulat ancorat al tecii prin vana cu manşetă montată pe tubul de injectare primară. - Injectare pacher printr-o vană montată pe tubul de injectare primară ce va fi efectuată la presiune joasă (până la 0,5 MPa). - Injectarea sub presiune a sondei ancorate va fi executată de la vana la vană (diametrul găurii: de la 121 la 170 mm, volumul amestecului maxim 45 litri/vană, presiunea maximă de deschidere a vanei < 6 MPa); spălarea cu apă în interiorul tubului; presiunea de injectare trebuie să fie repetată pentru vanele ch care nu au atins limitele menţionate mai sus. Presiunea reziduală la injectarea gurii de gaură nu trebuie să depăşească 0,8 MPa. - Injectarea poate să fie repetată în continuare, dacă nu s-au depăşit încă limitele de volum menţionate înainte, şi după efectuarea injectărilor din fazele anterioare; injectarea de umplere a traseului liber poate fi executată numai după întinderea tirantului (în interiorul tecii) folosind tubul de injectare secundară.
Înaintea lucrărilor, antreprenorul va elabora metodologia de execuţie a tijelor prin executarea unui număr adecvat de teste preliminare pe tiranţi. Numărul şi maniera de executare a testelor trebuie să întrunească cerinţele din proiect. Operaţiunile de tensionare a tijelor pot fi executate când injectarea amestecului (atât în interiorul cât şi în exteriorul tecilor de protecţie) a atins rezistenţa cubică minimă caracteristică de 25 MPa; fiecare tijă de fiecare ordin va trebui să fie testată înainte de a se acţiona la baza excavaţiei; operaţia de întindere nu trebuie să fie la o adâncime mai mare de 50 cm de la poziţia tijelor.
G | A | 0 | 3 | 0 | 1 | 1 | m | PERETE DIN PILONI PENTRU TUNELUL ARTIFICIAL
. 1 Pilon consolidai in beton C25/30, sapat cu echipament adecvat prin utilizarea de noroi bentonită Ø 1200 mm;
G | A | 0 | 3 | 0 | 1 | 2 | kg | OTEL CONSOLIDAT
1. Bare din oţel pentru: B450C controlată de unitate:. fynom = 450 N/mm2; ftnom = 540 N/mm2; fynom> fyk, fractile 5%; ftnom> FTK, fractile 5%; 1.15 ≤ (ft / fy) ≤ k 1.35 fractile 10%; (fy / fynom) k ≤ 1.25, fractile 10%; Alungirea (AGT) k> 7,5%, fractile 10%; sudabile;
G | A | 0 | 3 | 0 | 1 | 3 | m3 | BORDURA DIN BETON PENTRU TUNEL ARTIFICIAL
1 Cofraje pentru bordura din beton;
2 Bordură dIN beton (150 x 100 cm): C25/30;
G | A | 0 | 3 | 0 | 1 | 4 | kg | CONSOLIDARE CU OTEL PENTRU BORDURA DIN BETON A TUNELULUI ARTIFICIAL
1. Bare din oţel pentru bordura din beton si piloni in beton armat: B450C controlată de unitate:. fynom = 450 N/mm2; ftnom = 540 N/mm2; fynom> fyk, fractile 5%; ftnom> FTK, fractile 5%; 1.15 ≤ (ft / fy) k ≤ 1.35 fractile 10%; (fy / fynom) k ≤ 1.25, fractile 10%; Alungirea (AGT) k> 7,5%, fractile 10%; sudabile;
G | A | 0 | 3 | 0 | 1 | 5 | m2 | LIVRAREA SI MONTAJUL BETONULUI TORCRETAT ARMAT C20/25 SHOTCRETE LA PERETELE DIN PILONI PENTRU TUNELUL ARTIFICIAL
1. Beton torcretat (Th. 10 cm) C20/25:. rezistenţa medie la compresiune după 48 de ore> 13N/mm2;
2. Beton torcretat trebuie sa fie armat cu plasa de sarma, sudat Ø 6 15x15cm din oţel B450C. Consolidarea B450C oţel controlate de unitate: fynom = 450 N/mm2; ftnom = 540 N/mm2; fynom> fyk, fractile 5%; ftnom> FTK, fractile 5%; 1.15 ≤ (ft / fy) k ≤ 1.35 fractile 10% ; (fy / fynom) k ≤ 1.25, fractile 10%; Alungirea (AGT) k> 7,5%, fractile 10%; sudabile;
G | A | 0 | 3 | 0 | 1 | 6 | m | CONDUCTE DE DRENAJ PENTRU ERETELE DIN CONDUCTE
1 Perforarea gauri Ø 125, inclinatia de 10% si avand o lungime de 1,5 m..
2. Instalarea tevilor de drenare in suborizontala PVC rigid Ø 88.9 mm micro fisurate acoperite cu TNT.
G | A | 0 | 3 | 0 | 1 | 7 | m3 | CADRUL DE PORNIRE: DEMOLARE
1 Demolare betonului armat de la fata tunel;
G | A | 0 | 3 | 0 | 1 | 8 | m | CADRUL DE PORNIRE: CONSOLIDARE
1. Foraj şi injecţii la conturul feţei tunelULUI:. Ø 127mm L = 50cm 12.0m ampatamentul de foraj Ø 160mm intarite cu mortar din ciment
2 Sursa si instalarea tevei de otel armata tip S355H Ø 127mm Th.10 mm
G | A | 0 | 3 | 0 | 1 | 9 | m | CONSOLIDAREA SOLULUI ÎN FATA TUNELULUI, SCHEMA TUNEL LEGATURI DE NERVURI DE OŢEL DIN FIBRA DE STICLA PLACATA ELEMENTE STRUCTURALE PENTRU GALERIE ARTIFICIALE
1. Foraj rotativ sau de foraj cu percuţie pentru găuri cu un diametru de 101-150 mm, până la 20 m în lungime
2. Acoperirea de gauri cu ţevi adecvate şi mecanisme de îndepărtare
. 3 Furnizarea si instalarea de elemente structurale de fibra de sticla Ø 60/40 şi supape de amestecuri întărite de ciment (1 valv/1.00m): densitate ≥ 19 kN / m; rezistenţă la întindere ≥ 1000 MPa; rezistenţa la forfecare ≥ 200 MPa; module de elasticitate ≥ 40.000 MPa; conţinut de sticlă ≥ 60%; diametru extern al ţevilor din fibră de sticlă Ø 60 mm; comune (eventual): bare mai bine fără sudură, în cazul în care sunt prezente în comun trebuie să se facă lipirea cu rasini epoxidice şi racordaţi cu manşon din oţel; bare Flat: 40-lea .= 6mm conectat la cadru de 20mm o ţeavă din PVC; aderenta mare se va realiza cu nisip qartz;
4. Injectarea cu pre-amestec de mortar de ciment, extrem de superfluid expansiv pentru compactarea solului în excavarea tunelurilor. Compozitia tipica: 1000 l apa, ciment 42,5 pt 1340 kg, 40 kg bentonită, silicat de sodiu 10 kg, pasta de aluminiu 1,5 kg. Cerinţe minime: Raportul de expansiune liber> 50%; limitate de expansiune sub presiune> 1,5 MPa; semi limitate de expansiune sub presiune> 1,0 MPa; rezistenţa minimă la compresiune (la 48 de ore) şi limitată expantion> 5,0 MPa
Faza de Constructie
· foraje efectuate in uscat
· Introducerea elementelor structurale din fibra de sticla potrivite cu un echipament adecvat pentru injectare;
· injecţie, cel puţin la fiecare 3-4 elemente din partea de jos a feţei tunelului.
G | A | 0 | 3 | 0 | 2 | 0 | kg | CADRUL DE PORNIRE: NERVURI DE OTEL
1. Aprovizionarea si instalarea de steel ribs coaste: alcatuite din doua secţiuni cuplaste IPE180 din otel S275, pas rigidizare paranteze 1.00m ± 20% toleranta, placi de otel S275 si unghiul de otel 60x60x10 pentru atasarea de lanturi.
G | A | 0 | 3 | 0 | 2 | 1 | m2 | CADRUL DE PORNIRE: BETON TORCRETAT
1. Beton torcretat (Th. 30 cm) C20/25:. rezistenta medie la compresiune dupa 48 de ore> 13N/mm2;
G | A | 0 | 3 | 0 | 2 | 2 | m3 | EXCAVARE PENTRU TUNELUL ARTIFICIAL
1. Excavarea in orice tip de sol in general, consistenta si duritate / sol consolidat / sol consolidat prin elemente de fibra de sticla structurala..
G | A | 0 | 3 | 0 | 2 | 3 | m3 | UMPLERI PENTRU TUNELUL ARTIFICIAL
1. Umpleri cu teren din diverse sapaturi;
G | A | 0 | 3 | 0 | 2 | 4 | m3 | PERNADE PROTECŢIE PENTRU TUNEL ARTIFICIAL
1. Perna de protectie pe tuneluri artificial, cu pamant din cariere.;
G | A | 0 | 3 | 0 | 2 | 5 | m2 | IARBA PENTRU TUNELUL ARTIFICIAL
1. Formarea si insemantarea de iarba
G | A | 0 | 3 | 0 | 2 | 6 | m3 | BETON SLAB PENTRU TUNELUL ARTIFICIAL
1. Beton slab C12/15: tipul I;> fck = 12 MPa; tip de ciment CEM I ÷ V
G | A | 0 | 3 | 0 | 2 | 7 | m3 | TUNEL INVERTIT PENTRU TUNELUL ARTIFICIAL
1. Cofraje pentru structurile de tip conglomerat in fundatii si similare;
2. Beton pentru structurile de fundatie pentru tunelul invertit: C30/37; G2 de tip; fck> = 30 MPa; raportul apa / ciment <0,50; minim structurale clasa S3 S4 ÷; clasa de expunere referitoare la conditiile de mediu: XA2; tip de ciment CEM III ÷ V; clasa a continutului de clorura Cl 0,20; agregat max Ø = 32 mm.
Exprimate in loc cel puţin 4 domenii de la 6 m pentru o lungime totala de 24 de metri inainte de indepartarea de cel de-al doilea nivel al strutului.
G | A | 0 | 3 | 0 | 2 | 8 | kg | OTEL PENTRU CONSOLIDAREA TUNELULUI INVERTIT AL TUNELULUI ARTIFICIAL
1. Otel consolidat B450C controlate de unitate:. fynom = 450 N/mm2; ftnom = 540 N/mm2; fynom> fyk, fractile 5%; ftnom> FTK, fractile 5%; 1.15 ≤ (ft / fy) k ≤ 1.35 fractile 10%; (fy / fynom) k ≤ 1.25, fractile 10%; Alungirea (AGT) k> 7,5%, fractile 10%; sudabile; beton de acoperire: c = 4 cm ± 20%.
G | A | 0 | 3 | 0 | 2 | 9 | m | STOPAREA DE APA PENTRU TUNELUL INVERTIT PENTRU TUNELUL ARTIFICIAL
1. Profile din material termoplastic latime de vinil rasini de 300 mm şi o grosime de 5 mm.
G | A | 0 | 3 | 0 | 3 | 0 | m3 | COROANA TUNELULUI SI DANE PENTRU TUNELUL ARTIFICIAL
1. Cofraje pentru structurile de tip conglomerat in altitudine.;
2. Beton pentru structuri in elevatie pentru tunel invertit: C30/37; tip C1; fck> = 30 MPa; raportul apa / ciment <0,50; minim structurale clasa S4 S5 ÷; clasa de expunere referitoare la conditiile de mediu: XA2; tip de ciment CEM III ÷ V; clasa a continutului de clorura Cl 0,20; agregat max Ø = 32 mm;
G | A | 0 | 3 | 0 | 3 | 1 | kg | OTEL ARMAT PENTRU COROANA TUNELULUI SI DANE PENTRU TUNELUL ARTIFICIAL
1. Otel consolidat B450C controlate de unitate:. fynom = 450 N/mm2; ftnom = 540 N/mm2; fynom> fyk, fractile 5%; ftnom> FTK, fractile 5%; 1.15 ≤ (ft / fy) k ≤ 1.35 fractile 10%; (fy / fynom) k ≤ 1.25, fractile 10%; Alungirea (AGT) k> 7,5%, fractile 10%; sudabile; beton de acoperire: c = 4 cm ± 20%.
G | A | 0 | 3 | 0 | 3 | 2 | m2 | HIDROIZOLATII PENTRU TUNEL ARTIFICIAL
1 Mijloace de hidroizolare de impermeabil sintetic;
G | A | 0 | 3 | 0 | 3 | 4 | m2 | STRAT DE PROTECTIE
1. Strat de protecţie din beton facilitate clasa de rezistenta 250.;
G | A | 0 | 3 | 0 | 3 | 3 | m | SANT DE DRENAJ
1. Furnizarea şi instalarea de drenaj, beton renforced C16/20 cu oţel (tip B450c) ochiuri Ø8 x 10 cm. Inclusiv toate cheltuielile pentru arta finit.
G | A | 0 | 3 | 0 | 3 | 5 | m | STOPAREA DE APA PENTRUCOROANA TUNELULUI SI DANE PENTRU TUNELUL ARTIFICIAL
1. Profile din material termoplastic de vinil rasini latime de 300 mm si o grosime de 5 mm.
G | A | 0 | 3 | 0 | 3 | 6 | buc | TUB DE INCLINATIE PENTRU TUNEL ARTIFICIAL
1. Scule, transportul şi instalarea tuturor echipamentelor necesare, inclusiv a performantei unei serii de masuri si de prelucrare a acestuia;
2. Lungimea de dezvoltare a tubului de inclinatie (max 25 m).
G | A | 0 | 3 | 0 | 3 | 7 | buc | ECHIPAMENT DE MASURARE A PRESIUNII
1. Furnizarea si instalarea de o celulă de sarcină, inclusiv scule, transport, instalare şi orice modificare ulterioară cu retragerea de toate echipamentele necesare pentru înfiinţarea de măsurare
G | A | 0 | 3 | 0 | 3 | 8 | m | BARA DE MANA
Bară de mână trebuie să fie instalata aproximativ la 1 m deasupra căii de evacuare oferind un traseu într-o zonă sigură (4.2.2.7 evacuare trotuare STI.).
G | A | 0 | 3 | 0 | 3 | 9 | buc | SEMNE DE EVACUARE
Semnele de evacuare trebuie sa fie instalate pe pereţii laterali, la o distanţă maximă între semne de evacuare de 50m (4.2.2.9 Escape Signage STI)